## Tabelle1
|  |  | 40 | 9 | 9 | 2 | 6 | 4 | 5 | 2 | 2 | 2 | 44
1…Stahlblech | 1…Stahlblech |  |  |  |  | 1…C-Niet
2…Aluminiumblech | 2…Aluminiumblech | in MPa | in MPa | in mm | in mm | 2…P-Niet | in mm | in mm | in mm | in mm | in mm | in mm | in mm | in mm | in mm | in mm | in mm | in kn
Input Parameter | [13 empty] | Output Parameter
Werkstoffeigenschaften | [5 empty] | Verfahrensparamter | [7 empty] | Fügeergebnisse
Materialsorte_OB | Materialsorte_UB | Zugfestigkeit_OB | Zugfestigkeit_UB | Dicke_OB | Dicke_UB | Niettyp | Nietlaenge | Matrizendurchmesser | Matrizentiefe | Dornhoehe | Dornbreite | Konturradius | Nietkopfendlage | Hinterschnitt | min_Materialdicke_UB | Hinterschnitthoehe | Nietfussdurchmesser | Fuegekraft
1 | 1 | 770.2792 | 630.9417 | 1.75 | 1.25 | 2 | 5.5 | 8.8 | 2 | 0 | 0 | 0.5 | 0.11 | 0.2555 | 0.368 | 0.644 | 7.296 | 70
1 | 1 | 289.0597 | 362.5 | 1.25 | 0.8 | 1 | 5 | 9 | 1.6 | 1.5 | 3.4 | 0.7 | -0.14 | 0.184 | 0.143 | 0.337 | 8.324 | 66
1 | 1 | 362.5 | 654.1995 | 0.8 | 1.5 | 1 | 4.5 | 9 | 1.5 | 0 | 0 | 0.5 | -0.05 | 0.3985 | 0.225 | 1.0835 | 6.921 | 59
2 | 1 | 236.3144 | 654.1995 | 1.15 | 1.5 | 1 | 4.5 | 10 | 1.8 | 0 | 0 | 0.5 | -0.23 | 0.2245 | 0.378 | 0.913 | 6.376 | 51
1 | 2 | 1021.9302 | 246.9672 | 1 | 2 | 1 | 5 | 10 | 1.8 | 0 | 0 | 0.5 | -0.16 | 0.664 | 0.641 | 1.216 | 7.548 | 42
1 | 1 | 612.3022 | 283.4789 | 1.75 | 1 | 1 | 5.5 | 8.8 | 2 | 0 | 0 | 0.5 | 0.11 | 0.6 | 0.383 | 0.699 | 7.926 | 46
1 | 1 | 362.5 | 362.5 | 0.8 | 0.8 | 1 | 4 | 9 | 1.6 | 1.5 | 3.4 | 0.7 | -0.18 | 0.3 | 0.267 | 0.482 | 7.55 | 51
2 | 1 | 300.9834 | 362.5 | 1.2 | 0.8 | 1 | 4.5 | 9 | 1.6 | 1.5 | 3.4 | 0.7 | -0.13 | 0.108 | 0.194 | 0.252 | 7.786 | 54
2 | 2 | 268.946 | 246.9672 | 1.5 | 2 | 1 | 5.5 | 10 | 1.8 | 0 | 0 | 0.5 | -0.22 | 0.623 | 0.287 | 1.389 | 6.87 | 45
1 | 2 | 287.2455 | 220.9229 | 1.75 | 1.5 | 1 | 5 | 10 | 1.8 | 0 | 0 | 0.5 | -0.22 | 0.327 | 0.5515 | 0.6095 | 7.173 | 38
1 | 2 | 809.4123 | 300.9834 | 1.25 | 1.2 | 1 | 5 | 10 | 1.8 | 0 | 0 | 0.5 | -0.24 | 0.399 | 0.326 | 0.561 | 7.84 | 40
2 | 2 | 300.9834 | 300.9834 | 1.2 | 1.2 | 1 | 4.5 | 9 | 1.6 | 1.5 | 3.4 | 0.7 | -0.09 | 0.242 | 0.17 | 0.647 | 7.03 | 48
1 | 1 | 1034.621 | 362.5 | 1.25 | 0.8 | 1 | 5 | 9.5 | 2.3 | 0 | 0 | 0.5 | -0.2 | 0.132 | 0.105 | 0.396 | 7.576 | 37
1 | 1 | 654.1995 | 289.0597 | 1.5 | 1.25 | 1 | 5.5 | 8.8 | 2 | 0 | 0 | 0.5 | 0.12 | 0.512 | 0.31 | 0.581 | 7.688 | 50
2 | 1 | 255.5734 | 283.4789 | 0.8 | 1 | 1 | 4 | 9 | 1.6 | 1.5 | 3.4 | 0.7 | -0.08 | 0.2935 | 0.2215 | 0.5375 | 7.463 | 44
2 | 2 | 220.9229 | 268.946 | 1.5 | 1.5 | 1 | 5 | 10 | 1.8 | 1.55 | 6 | 0.7 | -0.04 | 0.3665 | 0.2645 | 0.8855 | 6.54 | 33
2 | 2 | 299.4648 | 299.4648 | 1.1 | 1.1 | 1 | 4 | 9 | 1.6 | 1.5 | 3.4 | 0.7 | -0.02 | 0.419 | 0.333 | 1.039 | 6.402 | 40
2 | 2 | 220.9229 | 276.435 | 1.5 | 2 | 1 | 5.5 | 10 | 1.8 | 0 | 0 | 0.5 | 0.06 | 0.535 | 0.3745 | 1.4475 | 6.819 | 33
1 | 1 | 611.8479 | 278.0429 | 2 | 1.5 | 2 | 5.5 | 9.5 | 2.3 | 0 | 0 | 0.5 | 0.13 | 0.171 | 0.383 | 0.673 | 6.638 | 45
1 | 2 | 742.5408 | 268.946 | 1.75 | 1.5 | 2 | 5.5 | 9.5 | 2.3 | 0 | 0 | 0.5 | 0.11 | 0.259 | 0.33 | 0.8485 | 6.887 | 42
2 | 2 | 268.946 | 299.4648 | 1.5 | 1.1 | 1 | 5 | 9 | 1.6 | 1.5 | 3.4 | 0.7 | 0.14 | 0.3 | 0.177 | 0.603 | 7.554 | 42
1 | 2 | 770.2792 | 236.3144 | 1.75 | 1.15 | 2 | 5.5 | 9.5 | 2.3 | 0 | 0 | 0.5 | 0.04 | 0.201 | 0.1125 | 0.5245 | 7.432 | 42
1 | 2 | 289.0597 | 255.5734 | 1.25 | 0.8 | 1 | 4.5 | 9 | 1.6 | 1.5 | 3.4 | 0.7 | -0.04 | 0.006 | 0.274 | 0 | 7.108 | 50
1 | 1 | 362.5 | 287.2455 | 0.8 | 1.75 | 1 | 4.5 | 10 | 1.8 | 0 | 0 | 0.5 | -0.16 | 0.429 | 0.244 | 0.984 | 5.9 | 40
1 | 2 | 289.0597 | 220.9229 | 1.25 | 1.5 | 1 | 5 | 10 | 1.8 | 0 | 0 | 0.5 | -0.11 | 0.446 | 0.29 | 0.773 | 6.832 | 30
2 | 1 | 299.4648 | 289.0597 | 1.1 | 1.25 | 1 | 4.5 | 9 | 1.6 | 1.5 | 3.4 | 0.7 | 0.02 | 0.267 | 0.307 | 0.69 | 7.06 | 42
1 | 2 | 287.2455 | 236.3144 | 1.75 | 1.15 | 1 | 5 | 10 | 1.8 | 1.55 | 6 | 0.7 | -0.11 | 0.082 | 0.317 | 0.382 | 7.094 | 37
2 | 1 | 276.435 | 283.4789 | 2 | 1 | 1 | 5.5 | 10 | 1.8 | 1.55 | 6 | 0.7 | -0.03 | 0.099 | 0.281 | 0.277 | 7.476 | 44
2 | 1 | 236.3144 | 289.0597 | 1.15 | 1.25 | 1 | 4 | 9 | 1.5 | 0 | 0 | 0.5 | -0.07 | 0.151 | 0.251 | 0.446 | 6.336 | 48
1 | 1 | 1034.621 | 630.9417 | 1.25 | 1.25 | 1 | 4.5 | 9.5 | 2.3 | 0 | 0 | 0.5 | -0.04 | 0.135 | 0.66 | 0.509 | 6.216 | 39
1 | 1 | 1034.621 | 630.9417 | 1.25 | 1.25 | 2 | 5.5 | 8.8 | 2 | 0 | 0 | 0.5 | 0.11 | 0.294 | 0.228 | 0.835 | 6.804 | 45
2 | 1 | 220.9229 | 612.3022 | 1.5 | 1.75 | 1 | 5.5 | 10 | 1.8 | 1.55 | 6 | 0.7 | 0.01 | 0.307 | 0.795 | 0.845 | 6.744 | 52
1 | 2 | 362.5 | 246.9672 | 0.8 | 2 | 1 | 4.5 | 10 | 1.8 | 0 | 0 | 0.5 | -0.13 | 0.35 | 0.31 | 1.273 | 6.25 | 38
2 | 1 | 246.9672 | 654.1995 | 2 | 1.5 | 1 | 5.5 | 10 | 1.8 | 0 | 0 | 0.5 | -0.08 | 0.122 | 0.574 | 0.647 | 6.374 | 51
1 | 2 | 654.1995 | 276.435 | 1.5 | 2 | 1 | 5.5 | 10 | 1.8 | 0 | 0 | 0.5 | -0.03 | 0.726 | 0.819 | 0.974 | 7.352 | 45
1 | 2 | 612.3022 | 300.9834 | 1.75 | 1.2 | 2 | 5.5 | 8.8 | 2 | 0 | 0 | 0.5 | 0.18 | 0.443 | 0.181 | 0.851 | 6.962 | 51
1 | 1 | 287.2455 | 611.8479 | 1.75 | 2 | 1 | 6.5 | 9.5 | 2.3 | 0 | 0 | 0.5 | 0.15 | 0.29 | 0.604 | 1.35 | 5.866 | 55
1 | 1 | 362.5 | 612.3022 | 0.8 | 1.75 | 1 | 4.5 | 10 | 1.8 | 0 | 0 | 0.5 | -0.19 | 0.346 | 0.501 | 0.937 | 6.718 | 47
2 | 2 | 236.3144 | 236.3144 | 1.15 | 1.15 | 1 | 4 | 9 | 1.6 | 1.5 | 3.4 | 0.7 | -0.03 | 0.122 | 0.389 | 0.462 | 6.75 | 40
1 | 2 | 630.9417 | 299.4648 | 1.25 | 1.1 | 1 | 4.5 | 9 | 1.5 | 0 | 0 | 0.5 | -0.02 | 0.35 | 0.323 | 0.538 | 7.16 | 53
2 | 2 | 236.3144 | 299.4648 | 1.15 | 1.1 | 1 | 4 | 9 | 1.6 | 1.5 | 3.4 | 0.7 | -0.02 | 0.145 | 0.33 | 0.514 | 6.856 | 42
1 | 2 | 283.4789 | 299.4648 | 1 | 1.1 | 1 | 4 | 9 | 1.6 | 1.5 | 3.4 | 0.7 | -0.21 | 0 | 0.333 | 0 | 7.174 | 50
1 | 1 | 813.7998 | 630.9417 | 1.5 | 1.25 | 2 | 5.5 | 8.8 | 2 | 0 | 0 | 0.5 | 0.14 | 0.25 | 0.426 | 0.778 | 6.988 | 58
1 | 2 | 630.9417 | 246.9672 | 1.25 | 2 | 1 | 5 | 10 | 1.8 | 0 | 0 | 0.5 | -0.19 | 0.558 | 0.779 | 1.006 | 7.272 | 43
1 | 1 | 654.1995 | 283.4789 | 1.5 | 1 | 1 | 5 | 9 | 1.5 | 0 | 0 | 0.5 | -0.1 | 0.422 | 0.284 | 0.726 | 7.576 | 50
1 | 2 | 770.2792 | 276.435 | 1.75 | 2 | 1 | 6.5 | 9.5 | 2.3 | 0 | 0 | 0.5 | 0.09 | 0.656 | 0.195 | 1.577 | 6.988 | 49
2 | 1 | 220.9229 | 289.0597 | 1.5 | 1.25 | 1 | 5 | 10 | 1.8 | 1.55 | 6 | 0.7 | -0.11 | 0.242 | 0.235 | 0.599 | 7.138 | 46
1 | 1 | 742.5408 | 289.0597 | 1.75 | 1.25 | 2 | 5.5 | 9.5 | 2.3 | 0 | 0 | 0.5 | -0.01 | 0.201 | 0.327 | 0.549 | 7.024 | 47
1 | 1 | 278.0429 | 654.1995 | 1.5 | 1.5 | 1 | 5 | 10 | 1.8 | 0 | 0 | 0.5 | -0.23 | 0.198 | 0.688 | 0.603 | 6.738 | 51
2 | 1 | 300.9834 | 611.8479 | 1.2 | 2 | 2 | 5.5 | 10 | 1.8 | 0 | 0 | 0.5 | -0.13 | 0.146 | 0.647 | 0.797 | 6.254 | 58
2 | 2 | 246.9672 | 268.946 | 2 | 1.5 | 1 | 6 | 10 | 1.8 | 1.55 | 6 | 0.7 | -0.09 | 0.569 | 0.197 | 1.107 | 7.548 | 47
2 | 2 | 300.9834 | 276.435 | 1.2 | 2 | 1 | 5 | 10 | 1.8 | 0 | 0 | 0.5 | -0.23 | 0.552 | 0.317 | 1.369 | 6.764 | 42
2 | 1 | 246.9672 | 287.2455 | 2 | 1.75 | 1 | 5.5 | 10 | 1.8 | 0 | 0 | 0.5 | -0.11 | 0.289 | 0.593 | 0.684 | 6.498 | 50
1 | 1 | 630.9417 | 287.2455 | 1.25 | 1.75 | 1 | 5 | 9.5 | 2.3 | 0 | 0 | 0.5 | -0.2 | 0.392 | 0.746 | 0.929 | 7.078 | 37
2 | 2 | 300.9834 | 236.3144 | 1.2 | 1.15 | 1 | 4 | 10 | 1.8 | 1.55 | 6 | 0.7 | -0.24 | 0.113 | 0.265 | 0.549 | 6.668 | 43
1 | 2 | 611.8479 | 220.9229 | 2 | 1.5 | 2 | 5.5 | 10 | 1.8 | 0 | 0 | 0.5 | -0.17 | 0.16 | 0.256 | 0.518 | 7.296 | 68
2 | 1 | 255.5734 | 278.0429 | 0.8 | 1.5 | 1 | 4 | 10 | 1.8 | 1.55 | 6 | 0.7 | -0.18 | 0.31 | 0.562 | 0.742 | 6.866 | 41.9
2 | 2 | 220.9229 | 299.4648 | 1.5 | 1.1 | 1 | 4.5 | 9 | 1.6 | 1.5 | 3.4 | 0.7 | -0.02 | 0.078 | 0.174 | 0.307 | 6.996 | 49.7
1 | 2 | 809.4123 | 246.9672 | 1.25 | 2 | 1 | 5 | 10 | 1.8 | 0 | 0 | 0.5 | -0.24 | 0.575 | 0.831 | 0.933 | 7.644 | 49
2 | 2 | 276.435 | 255.5734 | 2 | 0.8 | 1 | 5 | 9 | 1.6 | 1.5 | 3.4 | 0.7 | -0.05 | 0 | 0.286 | 0 | 7.494 | 59.8
1 | 1 | 287.2455 | 630.9417 | 1.75 | 1.25 | 1 | 5 | 10 | 1.8 | 0 | 0 | 0.5 | -0.27 | 0.0855 | 0.521 | 0.3925 | 6.948 | 49
2 | 2 | 276.435 | 268.946 | 2 | 1.5 | 1 | 5.5 | 9 | 1.6 | 1.5 | 3.4 | 0.7 | 0.02 | 0.2835 | 0.475 | 0.795 | 7.087 | 58.7
1 | 1 | 654.1995 | 278.0429 | 1.5 | 1.5 | 1 | 5 | 10 | 1.8 | 0 | 0 | 0.5 | -0.26 | 0.2805 | 0.64 | 0.548 | 7.327 | 47.7
1 | 1 | 287.2455 | 362.5 | 1.75 | 0.8 | 1 | 5.5 | 9 | 1.6 | 1.5 | 3.4 | 0.7 | -0.04 | 0.132 | 0.2775 | 0.4915 | 8.202 | 70.5
2 | 2 | 246.9672 | 220.9229 | 2 | 1.5 | 1 | 5.5 | 9 | 1.6 | 1.5 | 3.4 | 0.7 | 0 | 0.4455 | 0.4125 | 1.013 | 7.034 | 58
1 | 1 | 742.5408 | 278.0429 | 1.75 | 1.5 | 2 | 5.5 | 9.5 | 2.3 | 0 | 0 | 0.5 | -0.01 | 0.2015 | 0.3235 | 0.6365 | 6.486 | 55
1 | 1 | 770.2792 | 278.0429 | 1.75 | 1.5 | 2 | 5.5 | 8.8 | 2 | 0 | 0 | 0.5 | 0.23 | 0.317 | 0.3465 | 0.8675 | 6.711 | 59
1 | 1 | 283.4789 | 612.3022 | 1 | 1.75 | 1 | 4.5 | 10 | 1.8 | 1.55 | 6 | 0.7 | -0.22 | 0.363 | 0.7555 | 0.9305 | 6.684 | 56
2 | 1 | 255.5734 | 289.0597 | 0.8 | 1.25 | 1 | 4 | 9 | 1.5 | 0 | 0 | 0.5 | -0.1 | 0.2675 | 0.129 | 0.6495 | 6.618 | 51
1 | 1 | 742.5408 | 612.3022 | 1.75 | 1.75 | 2 | 5.5 | 9.5 | 2.3 | 0 | 0 | 0.5 | 0 | 0.228 | 0.62 | 0.782 | 6.447 | 64
2 | 1 | 299.4648 | 283.4789 | 1.1 | 1 | 1 | 4 | 9 | 1.6 | 1.5 | 3.4 | 0.7 | -0.14 | 0.076 | 0.3365 | 0.3 | 7.173 | 51
1 | 2 | 289.0597 | 246.9672 | 1.25 | 2 | 1 | 5 | 10 | 1.8 | 0 | 0 | 0.5 | -0.3 | 0.508 | 0.3795 | 1.2215 | 6.836 | 43
1 | 1 | 630.9417 | 612.3022 | 1.25 | 1.75 | 1 | 4.5 | 10 | 1.8 | 0 | 0 | 0.5 | -0.24 | 0.1485 | 1.0525 | 0.587 | 6.961 | 52
1 | 2 | 1021.9302 | 255.5734 | 1 | 0.8 | 1 | 4 | 9 | 1.5 | 0 | 0 | 0.5 | -0.06 | 0.238 | 0.0925 | 0.465 | 7.338 | 45
1 | 2 | 612.3022 | 299.4648 | 1.75 | 1.1 | 1 | 5 | 8.8 | 2 | 0 | 0 | 0.5 | 0 | 0.208 | 0.426 | 0.571 | 6.994 | 47
1 | 1 | 1034.621 | 287.2455 | 1.25 | 1.75 | 2 | 5.5 | 9.5 | 2.3 | 0 | 0 | 0.5 | -0.07 | 0.4355 | 0.178 | 1.059 | 6.823 | 61
2 | 2 | 220.9229 | 300.9834 | 1.5 | 1.2 | 1 | 5 | 9 | 1.6 | 1.5 | 3.4 | 0.7 | -0.06 | 0.2275 | 0.261 | 0.5345 | 6.988 | 57
1 | 1 | 630.9417 | 630.9417 | 1.25 | 1.25 | 1 | 4.5 | 9 | 1.5 | 0 | 0 | 0.5 | -0.03 | 0.109 | 0.577 | 0.452 | 7.041 | 60
1 | 1 | 278.0429 | 287.2455 | 1.5 | 1.75 | 1 | 5 | 10 | 1.8 | 1.55 | 6 | 0.7 | -0.14 | 0.327 | 0.779 | 0.8145 | 7.027 | 51
1 | 1 | 283.4789 | 630.9417 | 1 | 1.25 | 1 | 4 | 9 | 1.6 | 1.5 | 3.4 | 0.7 | -0.18 | 0.198 | 0.564 | 0.6335 | 6.929 | 55
2 | 2 | 268.946 | 276.435 | 1.5 | 2 | 1 | 5 | 10 | 1.8 | 0 | 0 | 0.5 | -0.21 | 0.353 | 0.373 | 1.29 | 6.222 | 43
1 | 1 | 809.4123 | 278.0429 | 1.25 | 1.5 | 1 | 4.5 | 10 | 1.8 | 0 | 0 | 0.5 | -0.27 | 0.221 | 0.6335 | 0.4945 | 7.272 | 43
1 | 1 | 611.8479 | 611.8479 | 2 | 2 | 2 | 6.5 | 9.5 | 2.3 | 0 | 0 | 0.5 | 0.08 | 0.2805 | 0.6585 | 1.0525 | 6.777 | 62
1 | 1 | 809.4123 | 630.9417 | 1.25 | 1.25 | 1 | 4.5 | 10 | 1.8 | 0 | 0 | 0.5 | -0.3 | 0.056 | 0.574 | 0.409 | 7.074 | 46
1 | 1 | 1021.9302 | 283.4789 | 1 | 1 | 1 | 4 | 8.8 | 2 | 0 | 0 | 0.5 | -0.1 | 0.171 | 0.2605 | 0.606 | 6.89 | 43
1 | 2 | 611.8479 | 300.9834 | 2 | 1.2 | 2 | 5.5 | 8.8 | 2 | 0 | 0 | 0.5 | 0.17 | 0.4005 | 0.2705 | 0.818 | 7.096 | 63
1 | 2 | 611.8479 | 246.9672 | 2 | 2 | 2 | 6.5 | 10 | 1.8 | 0 | 0 | 0.5 | -0.04 | 0.613 | 0.339 | 1.1715 | 7.555 | 63
2 | 1 | 255.5734 | 611.8479 | 0.8 | 2 | 1 | 4.5 | 10 | 1.8 | 0 | 0 | 0.5 | -0.13 | 0.397 | 0.5275 | 1.25 | 6.582 | 53
1 | 2 | 278.0429 | 268.946 | 1.5 | 1.5 | 1 | 5 | 9 | 1.6 | 1.5 | 3.4 | 0.7 | -0.18 | 0.339 | 0.438 | 0.903 | 7.075 | 46
2 | 1 | 299.4648 | 278.0429 | 1.1 | 1.5 | 1 | 4.5 | 9 | 1.5 | 0 | 0 | 0.5 | 0.08 | 0.2875 | 0.2465 | 0.726 | 6.644 | 56
2 | 2 | 268.946 | 300.9834 | 1.5 | 1.2 | 1 | 4.5 | 10 | 1.8 | 1.55 | 6 | 0.7 | -0.16 | 0.2375 | 0.3435 | 0.716 | 6.876 | 53
1 | 1 | 742.5408 | 654.1995 | 1.75 | 1.5 | 2 | 5.5 | 9.5 | 2.3 | 0 | 0 | 0.5 | 0.06 | 0.178 | 0.564 | 0.709 | 6.658 | 54
1 | 1 | 770.2792 | 654.1995 | 1.75 | 1.5 | 2 | 5.5 | 9.5 | 2.3 | 0 | 0 | 0.5 | 0 | 0.1585 | 0.5345 | 0.6465 | 6.684 | 62
2 | 2 | 299.4648 | 276.435 | 1.1 | 2 | 1 | 5 | 10 | 1.8 | 0 | 0 | 0.5 | -0.23 | 0.574 | 0.2575 | 1.521 | 6.731 | 45
1 | 1 | 813.7998 | 654.1995 | 1.5 | 1.5 | 2 | 5.5 | 9.5 | 2.3 | 0 | 0 | 0.5 | 0.12 | 0.188 | 0.4555 | 0.8745 | 6.579 | 45
1 | 2 | 612.3022 | 268.946 | 1.75 | 1.5 | 1 | 5.5 | 10 | 1.8 | 0 | 0 | 0.5 | -0.16 | 0.5375 | 0.498 | 0.627 | 7.945 | 58
1 | 1 | 289.0597 | 654.1995 | 1.25 | 1.5 | 1 | 4.5 | 10 | 1.8 | 0 | 0 | 0.5 | -0.22 | 0.221 | 0.4455 | 0.6995 | 6.889 | 49
2 | 1 | 276.435 | 289.0597 | 2 | 1.25 | 1 | 5.5 | 10 | 1.8 | 1.55 | 6 | 0.7 | -0.09 | 0.185 | 0.432 | 0.5375 | 7.318 | 50
1 | 1 | 278.0429 | 362.5 | 1.5 | 0.8 | 1 | 5 | 10 | 1.8 | 1.55 | 6 | 0.7 | -0.17 | 0.155 | 0.2015 | 0.32 | 7.813 | 48
1 | 2 | 813.7998 | 255.5734 | 1.5 | 0.8 | 1 | 5 | 10 | 1.8 | 1.55 | 6 | 0.7 | -0.25 | 0.1285 | 0.145 | 0.32 | 7.813 | 48
1 | 1 | 809.4123 | 611.8479 | 1.25 | 2 | 2 | 5.5 | 9.5 | 2.3 | 0 | 0 | 0.5 | 0.21 | 0.3065 | 0.6105 | 1.244 | 6.341 | 48
1 | 2 | 770.2792 | 220.9229 | 1.75 | 1.5 | 2 | 5.5 | 10 | 1.8 | 0 | 0 | 0.5 | -0.07 | 0.317 | 0.2345 | 0.64 | 7.173 | 45
1 | 2 | 813.7998 | 300.9834 | 1.5 | 1.2 | 1 | 5 | 8.8 | 2 | 0 | 0 | 0.5 | 0.12 | 0.3695 | 0.363 | 0.752 | 7.027 | 40
1 | 2 | 654.1995 | 220.9229 | 1.5 | 1.5 | 1 | 5 | 9 | 1.6 | 1.5 | 3.4 | 0.7 | -0.16 | 0.4385 | 0.7095 | 0.785 | 7.496 | 54
1 | 2 | 1021.9302 | 236.3144 | 1 | 1.15 | 1 | 4 | 9 | 1.5 | 0 | 0 | 0.5 | -0.04 | 0.3335 | 0.2605 | 0.6765 | 7.087 | 47
2 | 2 | 268.946 | 220.9229 | 1.5 | 1.5 | 1 | 5 | 10 | 1.8 | 1.55 | 6 | 0.7 | -0.21 | 0.3495 | 0.2145 | 0.9205 | 6.83 | 45
1 | 1 | 289.0597 | 612.3022 | 1.25 | 1.75 | 1 | 5 | 10 | 1.8 | 0 | 0 | 0.5 | -0.2 | 0.3135 | 0.5775 | 0.864 | 6.764 | 58
1 | 1 | 813.7998 | 611.8479 | 1.5 | 2 | 2 | 5.5 | 9.5 | 2.3 | 0 | 0 | 0.5 | 0.15 | 0.2575 | 0.7685 | 1.0495 | 6.348 | 47
1 | 2 | 1034.621 | 255.5734 | 1.25 | 0.8 | 1 | 4 | 9 | 1.5 | 0 | 0 | 0.5 | -0.11 | 0.1485 | 0.1285 | 0.3365 | 7.252 | 47
1 | 1 | 283.4789 | 611.8479 | 1 | 2 | 1 | 5 | 8.8 | 2 | 0 | 0 | 0.5 | -0.1 | 0.4555 | 0.775 | 0.8675 | 6.902 | 48
1 | 1 | 1021.9302 | 362.5 | 1 | 0.8 | 1 | 4.5 | 10 | 1.8 | 1.55 | 6 | 0.7 | -0.16 | 0.1055 | 0.264 | 0.3695 | 7.793 | 60
2 | 1 | 236.3144 | 630.9417 | 1.15 | 1.25 | 1 | 4 | 9 | 1.6 | 1.5 | 3.4 | 0.7 | -0.11 | 0.1155 | 0.61 | 0.485 | 6.764 | 52
1 | 2 | 654.1995 | 255.5734 | 1.5 | 0.8 | 1 | 5 | 10 | 1.8 | 1.55 | 6 | 0.7 | -0.28 | 0.0295 | 0.3165 | 0.442 | 7.846 | 51
1 | 1 | 611.8479 | 289.0597 | 2 | 1.25 | 1 | 6 | 10 | 1.8 | 1.55 | 6 | 0.7 | 0.01 | 0.234 | 0.505 | 0.4815 | 7.806 | 53
1 | 2 | 283.4789 | 276.435 | 1 | 2 | 1 | 4.5 | 10 | 1.8 | 0 | 0 | 0.5 | -0.26 | 0.284 | 0.34 | 1.32 | 6.15 | 43
2 | 2 | 268.946 | 236.3144 | 1.5 | 1.15 | 1 | 4.5 | 9 | 1.6 | 1.5 | 3.4 | 0.7 | -0.11 | 0.4325 | 0.174 | 1.033 | 7.179 | 40
2 | 2 | 276.435 | 220.9229 | 2 | 1.5 | 1 | 6 | 10 | 1.8 | 1.55 | 6 | 0.7 | -6 | 0.62 | 0.2505 | 0.9815 | 7.298 | 46
1 | 2 | 362.5 | 236.3144 | 0.8 | 1.15 | 1 | 4 | 10 | 1.8 | 1.55 | 6 | 0.7 | -0.18 | 0.188 | 0.178 | 0.617 | 6.83 | 43
1 | 1 | 813.7998 | 287.2455 | 1.5 | 1.75 | 2 | 5.5 | 9.5 | 2.3 | 0 | 0 | 0.5 | 0.14 | 0.307 | 0.264 | 0.9305 | 6.506 | 42
1 | 2 | 278.0429 | 300.9834 | 1.5 | 1.2 | 1 | 5 | 10 | 1.8 | 1.55 | 6 | 0.7 | -0.07 | 0.2375 | 0.363 | 0.564 | 7.153 | 41
2 | 2 | 246.9672 | 276.435 | 2 | 2 | 1 | 6.5 | 10 | 1.8 | 0 | 0 | 0.5 | -0.12 | 0.8395 | 0.257 | 1.4155 | 7.476 | 50
1 | 1 | 1034.621 | 278.0429 | 1.25 | 1.5 | 2 | 5.5 | 10 | 1.8 | 0 | 0 | 0.5 | -0.03 | 0.3795 | 0.1685 | 0.9735 | 7.067 | 48
1 | 2 | 1021.9302 | 299.4648 | 1 | 1.1 | 1 | 4 | 9 | 1.5 | 0 | 0 | 0.5 | -0.08 | 0.35 | 0.267 | 0.6695 | 7.166 | 47
2 | 2 | 255.5734 | 246.9672 | 0.8 | 2 | 1 | 4.5 | 10 | 1.8 | 0 | 0 | 0.5 | -0.27 | 0.426 | 0.221 | 1.6035 | 6.44 | 44
2 | 2 | 255.5734 | 255.5734 | 0.8 | 0.8 | 1 | 4 | 9 | 1.6 | 1.5 | 3.4 | 0.7 | -0.06 | 0.366 | 0.1155 | 0.6135 | 7.575 | 44